## Лист1
Наименование | Описание,назначение | Фасовка | Температурный диапазон применения | Расход | Применение
Антисептик Типром А | Антисептик для поверхностной обработки минеральных строительных материалов и дерева с целью борьбы с плесенью, синевой, почернением, дереворазрушающими и различными домовыми грибами, бактериями. Двухслойная обработка обеспечивает эффективную защиту на весь срок службы деревянной конструкции (минеральные поверхности необходимо дополнительно защищать от атмосферной влаги гидрофобизирующими покрытиями).Работает по всем видам грибков и плесени (обладает альгицидными,фунгицидными и бактерицидными свойствами) -«невымываемый» благодаря химической связи с древесиной | 1 л,5л | диапазон температур нанесения от +5 °С до +35 °С | 5-20 м²/л | Разводится водой 1:3 Можно наносить на влажную поверхность
Модификатор цвета (гидрофобная пропитка) Типром М | Модификатор цвета для поверхностной обработки: облицовочного кирпича, бетона, дерева, природного камня и других мелкопористых материалов с целью водозащиты и увеличения насыщенности их цвета (создания эффекта "мокрого камня"),срок службы не менее 2 лет "мокрый камень", водозащитные свойства не менее 10 лет.Высокая паропроницаемость, - создание эффекта "мокрого камня" | 1 л,5л | диапазон температур нанесения от -5°С до +30°С | 4-5 м²/л | Готов к применению Применяется по сухой поверхности
Гидрофобизатогр ТИПРОМ У-1 | Гидрофобизатор на органическом растворителе для поверхностной обработки строительных конструкций из: кирпича (керамического и силикатного), бетонных изделий (бетона, ячеистого бетона, штукатурки, тротуарной плитки, шифера), дерева, природного камня и др. строительных материалов минерального происхождения с целью гидроизоляции. Обладает характерным запахом органического растворителя. Рекомендован для наружных работ.Высокая паропроницаемость, не изменяет цвет поверхности,водозащитные свойства не менее 10 лет | 1 л,5л | диапазон температур нанесения от - 20 °С до +30 °С | 3-6 м²/л | Готов к применению Можно наносить на влажную поверхность
Гидрофобизатор ТИПРОМ У | Гидрофобизатор на органическом растворителе без запаха для поверхностной обработки строительных конструкций из: кирпича (керамического и силикатного), бетонных изделий (бетона, ячеистого бетона, штукатурки, тротуарной плитки, шифера), дерева, природного камня и др. строительных материалов минерального происхождения с целью гидроизоляции. Без запаха. Рекомендован для внутренних и наружных работ.Высокая паропроницаемость, не изменяет цвет поверхности,водозащитные свойства не менее 10 лет | 1 л,5л | диапазон температур нанесения от - 20 °С до +30 °С | 3-6 м²/л | Готов к применению Можно наносить на влажную поверхность
Гидрофобизатор Wepost Luxe | Гидрофобизатор для поверхностной обработки строительных конструкций из: кирпича (силикатного), гипса, бетонных изделий (бетона, штукатурки всех разновидностей, асбестоцемента, искусственного камня), натурального камня (известняка, песчаника, туфа и пр.) с целью устранения смачивания их поверхности.Высокая паропроницаемость,Не изменяет цвет поверхности.Водозащитные свойства не менее 6 лет | 5 л | диапазон температур нанесения от +5 °С до +35 °С | 3-6 м²/л | Готов к применению Применяется по сухой поверхности
Гидрофобизатор Типром Д | Гидрофобизатор (концентрат разводится с водой в соотнашении 1/15)для устройства отсечной гидроизоляции фундаментов и стен методом инъекции. Для поверхностной обработки строительных конструкций (концентрат разводится водой в соотнашении 1/24) из: кирпича (силикатного), гипса, бетонных изделий (бетона, штукатурки всех разновидностей, асбестоцемента, искусственного камня), натурального камня (известняка, песчаника, туфа и пр.) с целью устранения смачивания их поверхности.При инъектировании срок службы - на весь срок службы конструкции, при поверхностной обработке - не менее 6 лет.Высокая паропроницаемость.Не изменяет цвет поверхности. | 1 л | диапазон температур нанесения от +5 °С до +30 °С | при поверхностной обработке 70-150 м²/л, при инъектировании 1-2л/м/п | При поверхностном нанесении разводится водой 1:24, при инъектировании 1:15 Применяется по сухой поверхности
Гидрофобизатор Типром К | Гидрофобизатор для поверхностной обработки строительных конструкций из: кирпича (керамического и силикатного), дерева, бетонных изделий (бетона, ячеистого бетона, штукатурки, штфера) и др. строительных материалов минерального происхождения с целью их гидроизоляции.Водозащитные свойства не менее 10 лет.Водонепроницаемость 50 мм. Высокая паропроницаемость.Не изменяет цвет поверхности. | 1 л,5л | диапазон температур нанесения от +5 °С до +30 °С | 15-20 м²/л | Разводится водой 1:3 Можно наносить на влажную поверхность
Гидрофобизатор Типром К люкс | Гидрофобизатор для поверхностной обработки строительных конструкций из: кирпича (керамического и силикатного), дерева, бетонных изделий (бетона, ячеистого бетона, штукатурки, штфера) и др. строительных материалов минерального происхождения с целью их гидроизоляции.Водозащитные свойства не менее 10 лет.Водонепроницаемость 50 мм.Высокая паропроницаемость.Не изменяет цвет поверхности. | 1 л,5л | диапазон температур нанесения от +5 °С до +30 °С | 4-6 м²/л | Готов к применению Можно наносить на влажную поверхность
Очиститель фасадов Типром ОФ | Очиститель предназначен для очистки фасадов из кирпича, натурального и искусственного камня, штукатурки от солевых отложений (высолов) и стойких атмосферных загрязнянений. Работает по сульфатным и карбонатным солям и стойким атмосферным загрязнениям.Работает по сульфатным и карбонатным солям и стойким атмосферным загрязнениям. | 1 л,5л | диапазон температур нанесения от 0 °С до +30 °С | 4-5 м²/л | Готов к применению Применяется по сухой поверхности
Очиститель фасадов Типром ОЦ | Очиститель предназначен для удаления растворных пятен и солевых отложений (высолов) с кирпичной, каменной кладки.Работет по силикатным солям, остаткам цементного раствора | 1 кг | диапазон температур нанесения от 0 °С до +30 °С | 30-50 м²/кг | Разводится водой 1:5/1:10 Применяется по сухой поверхности
Очиститель фасадов Типром Плюс | Очиститель предназначен для очистки фасадов из кирпича, натурального и искусственного камня, штукатурки от солевых отложений (высолов), остатков цементного раствора и стойких атмосферных загрязнянений.Работает по сложным комбинированным солям, остаткам цементного раствора и стойким атмосферным загрязнениям. | 1 л,5л | диапазон температур нанесения от 0 °С до +30 °С | 15-30 м²/л | Разводится водой 1:2/1:5 Применяется по сухой поверхности
Очиститель фасадов Лепта Химфрез | Очиститель предназначен для химического фрезерования бетонных поверхностей и очистки кирпичных и бетонных поверхностей от солевых отложений (высолов) и цементного молочка.Работает по сульфатным и карбонатным солям, удаляет цементное молочко | 1 л,5л | диапазон температур нанесения от 0 °С до +30 °С | 3-4 м²/л | Готов к применению Применяется по сухой поверхности
Очиститель фасадов Лепта Химфрез 2 | Очиститель предназначен для очистки гидрофобизированных поверхностей от солевых отложений (высолов), растворных пятен, белковых и атмосферных загрязнений.Работает по сульфатным и карбонатным солям,Удаляет соли, растворные пятна и проч.загрязнения с гидрофобизированной поверхности | 1 л,5л | диапазон температур нанесения от 0 °С до +30 °С | 4-5 м²/л | Готов к применению Применяется по сухой поверхности
Очиститель фасадов Типром 01 | Очиститель предназначен для очистки кирпичных, бетонных, каменных, оштукатуренных, окрашенных и пластиковых поверхностей от сажи, копоти и жирных пятен (в т.ч. после пожаров).Удаляет сажу, копоть, жировые пятна и нагар со строительных минеральных поверхностей | 1 л,5л | диапазон температур нанесения от +5 °С до +30 °С | 15-80 м²/л | Разводится водой 1:2/1:15 Применяется по сухой поверхности
Обеспыливатель Типром POL | Обеспыливатель применяется в качестве защитного состава, обеспыливания и упрочнения бетонных полов внутренних площадок: складов, производственных цехов, гаражей, автостоянок, торговых центров, рынков и других объектов с повышенной пешеходной и транспортной нагрузкой.Защитные свойства не менее 6 лет. Водонепроницаемость 120 мм, Увеличивает износостойкость (на 54%) и снижает истираемость поверхностей, -Придает бетонным поверхностям водозащитные свойства, -Обеспечивает поверхностям масло- и бензостойкость, стойкость к воздействию разбавленных растворов кислот и щелочей, предотвращает коррозию бетона, -Усиливает насыщенность цвета бетонных поверхностей и придает им полуматовый блеск. | 1 л,5л | диапазон температур нанесения от +5 °С до +35 °С | 3-6 м²/л | Готов к применению Применяется по сухой поверхности